## 2023年湛江市预拌混凝土生产企业“双随机、一公开”检查情况汇
2023年湛江市预拌混凝土生产企业“双随机、一公开”检查情况汇总表（9月份）
序号 | 检查时间 | 所属区域 | 检查单位 | 存在问题 | 备注
1 | 2023-09-11 | 吴川 | 吴川市新金桂混凝土有限责任公司 | 技术人员配置不足，工程序列中级职称以上人员缺1人。
1.技术人员配置不足，工程序列中级职称以上人员缺2人；技术装备配置不足，缺混凝土运输车3台； 2.未获得绿色生产星级评价； 3.标准规范不齐全，缺少《预拌混凝土生产质量管理技术规程》DBJ/T 15-74-2021、《混凝土结构工程施工质量验收规范》GB 50204-2015、《水泥标准稠度用水量、凝结时间、安定性检验方法》GB/T 1346-2011、《聚羧酸系高性能减水剂》JG/T 223-2017等4本规范；部分试验仪器未校准，如雷氏夹、负压筛、电子秤等等； 4.检验项目不齐全（如机制砂未做石粉检测）送检批次不足；原材料使用去向数量未有记录，没有检验台账； 5.生产检验记录不完善，未提供原料检验台账；水泥检验记录与报告不一致；未提供混凝土强度统计分析、评定记录；未提供搅拌车运输、泵车泵送记录； 6.砂子细度模数分属中砂，颗粒级配超出规定范围。
2 | 2023-09-11 |  | 吴川市兴华混凝土有限公司 | 1.质量体系文件不完善，未见《质量管理手册》及相应支持性的第三层次文件； 2.部分试验仪器未校准,如马弗炉、钢直尺、秒表、波美比重计、截锥试模、PH测定仪等等； 3.原材料管理方面，原材料送第三方检测机构检测频率不足，只提供2023年1月份送检报告。
3 | 2023-09-12 |  | 吴川鹏润建筑材料有限公司 | 1.质量管理上，生产管理制度不完善，未见技术方案审批制度、产品质量文件审核签发制度、混凝土出厂检验和交货检验制度、质量纠纷处理制度等四项制度；试验室管理制度上，未见质量管理制度、场所及环境管理制度、试验过程管理制度、配合比管理制度、产品出厂和交货检验制度、原始记录及检验报告管理制度、产品质量跟踪管理制度、抽查比对检验制度、化学品管理制度等九项制度； 2.未按要求配置仪器设备，如秒表、游标卡尺设备等等；部分试验仪器未校准,如水泥标准稠度测定仪、水泥标准试模、抗压夹具、钢直尺、波美比重计、截锥试模、PH测定仪压碎指标、碎石针片状规准仪等等； 3.原材料管理方面，原材料送第三方检验频率不足，只提供2023年7月份送检报告。
4 | 2023-09-12 |  | 吴川市华里通混凝土有限公司 | 1.技术人员配置不足，工程序列中级职称以上人员缺1人； 2.质量体系文件不完善，未按要求配置仪器设备，如秒表等等； 3.生产过程控制上，未见混凝土强度统计分析、评定记录；原材料管理上，未见水泥、砂、石、外加剂自检报告；原材料送第三方检测机构检测频率不足，未见2023年第三方原材料送检报告； 4.司机安全警示教育资料不完善，未见相关教育照片。
5 | 2023-09-13 |  | 吴川市恒达建筑材料有限公司 | 1.技术人员配置不足，工程序列中级职称以上人员缺2人，并无社保证明；技术装备配置不足，未按资质要求配备10台混凝土运输车、2台混凝土输送泵车； 2.未取得绿色生产星级评价； 3.质量管理上，质量体系文件不完善，未见《质量管理手册》支持性的第三层次文件；试验室管理制度上，未见场所及环境管理制度、试验过程管理制度、抽查比对检验制度、试验室应急预案、质量事故分析报告制度等五项制度；未按要求配置试验室仪器设备，如截锥试模等； 4.生产过程控制上，未见混凝土强度统计分析、评定记录；原材料管理上，未见水泥、砂、石、外加剂的留样记录。
6 | 2023-09-13 |  | 广东卓粤船务集团有限公司 | 1.技术人员配置不足，工程序列中级职称以上人员缺3人； 2.未取得绿色生产星级评价； 3.诚信建设上，未能定期及时向住建主管部门上报生产情况报表（季、年报）； 4.质量管理上，质量体系文件不完善，未见《质量管理手册》及相应支持性的《程序文件》和第三层次文件；生产管理制度不完善，未见技术方案审批制度，生产过程质量控制制度，产品质量文件审核签发制度，原材料采购与检验、抽检制度，混凝土出厂检验和交货检验制度，质量纠纷处理制度等六项制度；试验室管理制度上，无建立健全试验室各项管理制度；标准规范不齐全，缺少《预拌混凝土单位产品能源消耗限额》（GB36888-2018）、《预拌混凝土生产质量管理技术规程》（DBJ/T15-74-2021）、《检测和校准实验室能力的通用要求》（GB/T27025-2019）、《预拌砂浆、混凝土及制品企业试验室管理规范》（DBJ/T 15-104-2015）、《混凝土中氯离子含量检测技术规程》（JGJ/T 322-2013）、《混凝土强度检验评定标准》（GB/T 50107-2010）、《混凝土泵送施工技术规程》（JGJ/T 10-2011）、《水泥强度快速检验方法》（JC/T 738-2004）、《建筑及市政工程用净化海砂》（JG/T-494-2016）、《海砂混凝土应用技术规范》（JGJ206-2010）、《预拌混凝土用机制砂应用技术规程》（DBJ∕T 15-119-2016）等十一项规范规程；未按要求配置试验室仪器设备，如比表面积仪、钢直尺、秒表、游离氧化钙测定仪器、氯离子测定仪、游标卡尺、波美比重计、PH测定仪、压力泌水仪、贯入阻力仪、混凝土拌合物含气量测定仪、混凝土抗渗仪等十二项仪器，全部试验仪器无校准记录； 5.生产过程控制上，无混凝土出厂强度相关记录；原材料采购上，未见原材料采购控制程序和原材料采购技术文件；原材料管理上，未见原材料检验报告、留样记录；未见原材料送第三方检测机构检验报告；未见混凝土出厂质量证明书； 6.无源头治超治理系统，未见司机安全警示教育记录。
7 | 2023-09-14 | 遂溪 | 湛江庞城混凝土有限公司 | 1.原材料管理方面，原材料送第三方检测机构检测频率不足； 2.未设立独立的留样室。
8 | 2023-09-14 | 坡头 | 华润混凝土（湛江坡头）有限公司 | 1.未按资质要求配备10台混凝土运输车、2台混凝土输送泵车； 2.质量管理上，质量体系文件不完善，未见《质量管理手册》支持性的第三层次文件；标准规范不齐全，缺少《预拌混凝土绿色生产及管理技术规程》（JGJ/T 328-2014）、《预拌混凝土生产质量管理技术规程》（DBJ/T 15-74-2021） 两本规范；未按要求配置试验室仪器设备，如秒表、游离氧化钙测定仪器、PH测定仪等三项仪器；部分试验仪器未校准,如水泥抗压夹具、秒表、游离氧化钙测定仪器、游标卡尺等等； 3.原材料管理上，未见水泥、砂、石、外加剂的留样记录；未见砂、石含水率检验报告；原材料送第三方检测机构检测频率不足，只提供2023年5月份送检报告；未见混凝土配合比调整单。