## Sheet1
成果名称： | 高精度高稳定性包装纸烫印加工关键技术研发及应用
登记日期： | 2023-01-12
完成单位： | 湛江卷烟包装材料印刷有限公司
完成人员： | 王东琦,蒋斌,刘斌,李剑波,王徽,黄峰,唐博,何丽,林威,罗嘉玲
研究起止日期： | 2017-07-01至2021-12-31
主要应用行业： | 制造业
高新技术领域： | 先进制造
评价单位： | 广东省机械行业协会
评价日期： | 2022-11-16
成果简介： | 1、课题来源与背景 当前业内为了提升印刷精度开展了诸多研发攻关工作，如针对印刷刮刀、压力调节装置、自动化技术进行多种多样的研究。 影响纸制品印刷精度主要有以下情况：一是印刷纸张的定位，即印刷机械规矩部件问题所造成的印刷套印印刷不准；二是印刷纸张在传递还有交接的时候，因为交接的不稳，造成印刷纸张相对位置发生了较大变化从而使套印印刷不准确。另外，印刷纸张在滚筒上面被剥离的时候，因为受到粘附力还有张力影响，如果叼纸不能克服剥离力的时候，就会使印刷纸张发生抽动，出现位移情况。 而印后加工精度也是衡量产品成型质量的重要指标之一，因此，如何提高印后加工精度显得尤为重要。影响印后加工精度的主要因素有：印后加工设备精度下降、印后加工设备调整不当、纸张伸缩变形等。 湛江卷烟包装材料印刷有限公司作为国内处于行业前茅企业，集科研、设计、制造、服务于一体的烟草包装全产业高端供应商。为了提高中高端包装印刷的质量，公司从精度及稳定性出发，进行了高精度高稳定性包装纸烫印加工关键技术的研究及开发，并且配合自动化技术，将各项工序流程流畅的配合完成，进一步提高印刷技术的先进性。 2、技术原理及性能指标 本项目研究重点通过对产品加工工序的改善，加工设备的改进等，提升产品的整体加工精度，从而达到提升产品质量的目的。主要通过烫印、模切、检测三个工艺的精度提升来对产品的套印精度进行改善。 技术指标：商品条码符号登记：3.0/06/670；异味：无明显异味；尺寸偏差：长-0.2mm、宽+0.1mm；外观：印刷及压凹印符合要求；同色色差：0.46；墨层耐磨性：100%；套印误差：0.05mm；烫印误差：0.06mm；压凹印误差：0.07mm；D65荧光亮度0.1%。 3、技术的创造性与先进性 （1）创新点1：精准烫印技术 通过采用配有激光辅助的压力调节装置及配有电动推杆调整尺寸的精准风冷材料收卷装置，有效增强冷烫单元的精度，实现胶印与冷烫套位及定位精度最大误差小于0.15mm，实现了产品由胶印→烫金→后工序，或由烫金→胶印→后工序以及烫金→烫金等生产环节之间的高精度生产。 配有冷风扇的透明猫眼烫印材料自动转移装置，能够利用电动推杆实现材料的自动转印，反拉残缺现象减少约2%，烫印合格率由97%提升至99%。 （2）创新点2：高精度数字化模切技术 通过采用数字智能式控制器实现数字化模切，能够在产品开发初期快速验证图纸与模切参数的准确性与可行性，有效提高包装材料模切的精准度，将减震装置安装于限位器与工作台连接，能达到较好的减震效果减少因震动导致模切不准确导致的废品率增加，模切精度能够达到±0.2mm，并且提升5%的材料合格率。 （3）创新点3：成品自动检测技术 采用高精度相机并通过相互配合，能够准确的将每一个产品的图像拍摄下来，实现对印品图案和文字、网纹、套印、色块实地、脏污点和气泡点、版面、烫印、凹凸、上光等缺陷精确检验，采用到导轮对不合格包装产品进行辅助排出，可以检测出大于0.05mm以上的套位误差，相比目前市面上的摄图系统，具有低漏检率，结构简单，成本可控的优点，有效避免产品缺陷漏检，保证产品质量，减少检测工序99%的返工几率。 （4）创新点4：自动化生产辅助技术 采用气压吸附输纸、超声波及清废装置，能够实现自动输纸、自动校对、全清废工艺，使得废品率降低至2%，提高30%的工作效率，减少10%的人力资源成本，使得生产成本降低，其中全清废工艺使得全清废后软包硬化小盒模切合格率稳中有升，且彻底将原清废环节基本每单约0.1%左右的废品率根除。 4、技术的成熟程度，适用范围和安全性 本项目技术已成熟，使用与小盒、外包装等包装印刷材料，具有环保、安全、绿色的特点。 5、应用情况及存在的问题 该项目的研究与开发，能够提高小纸盒印刷包装的稳定性和精度，目前的纸盒包装对精度的要求越来越高，在不同外表效果技术的加持下，高精度烫印印刷是所有效果技术的基础。 客户单位应用情况： （1）云南中烟物资〈集团）有限责任公司，从2000年至今购买红塔山（硬经典100）条与盒包装纸产品，客户认为公司生产的产品质量稳定，交货及时准确，完全符合预期指标，满足客户生产应用的需求，在客户产品的制造过程中发挥了重要作用，对该产品的质量和上机使用效果非常满意。 （2）河南中烟工业有限责任公司驻马店卷烟厂从2021年至今购买红旗渠(软红)盒、条包装纸产品，客户认为公司生产的产品质量稳定，交货及时准确，完全符合预期指标，满足客户生产应用的需求，在客户产品的制造过程中发挥了重要作用，对该产品的质量和上机使用效果非常满意。 （3）江西中烟工业有限责任公司从2021年至今购买金圣（硬红瑞香）条与盒包装纸产品，客户认为公司生产的产品质量稳定，交货及时准确，完全符合预期指标，满足客户生产应用的需求，在客户产品的制造过程中发挥了重要作用，对该产品的质量和上机使用效果非常满意。